## Sheet1
系统原始：
1.系统中各粒级试样占试样总质量百分率等于各粒级试样试验前的烘干质量除以总粒级试样试验前的烘干质量公式算法是错误的；依据GB/T 14685-2022建筑用卵石、碎石规范7.10.3.1，7.10.4.1公式中，各粒级试样质量占试样（原试样中筛除了小于4.75mm颗粒）总质量百分比等于各粒级试样（原试样）的质量除以总粒级试样（原试样）的质量。2.新增试样总质量（原试样筛除小于4.75mm颗粒）一栏。3.新增各粒级分计质量。
修改后的：
| ① | ② | ③ | ④ | ⑤ | ⑥ | ⑦ | ⑧
| 石子公称粒级（mm） | 试样总质量（原试样筛除小于4.75mm颗粒）（g） | 各粒级分计质量（g） | 各粒级质量占试样总质量的百分率（%） | 各粒级试样试验前的烘干质量（g） | 经硫酸钠溶液法试验后，各粒级筛余颗粒的烘干质量（g） | 分计质量损失百分率（%） | 总质量损失百分率（%）
| 4.75～9.50 |  |  | （③/②）*100% |  |  | （（⑤-⑥）/⑤）*100%
9.50～19.0
19.0～37.5
37.5～63.0
63.0～90.0
备注：红色字体是新增栏